## Tabelle1
Schritt | h | min | s | H1 Reg. Art | H1 Soll-T | H1 Soll-P | H1 AC | H1 AC-F1/F2 | H1 Ph-F1 | H1 Ph-F2 | H2 Reg. Art | H2Soll-T | H2 Soll-P | H2 AC | H2 AC-F1/F2 | H2 Ph-F1 | H2 Ph-F2 | H3 Reg. Art | H3 Soll-T | H3 Soll-P | H3 AC | H3 AC-F1/F2 | H3 Ph-F1 | H3 Ph-F2 | H4 Reg. Art | H4 Soll-T | H4 Soll-P | H4 AC | H4 AC-F1/F2 | H4 Ph-F1 | H4 Ph-F2 | H5 Reg. Art | H5 Soll-T | H5 Soll-P | H5 AC | H5 AC-F1/F2 | H5 Ph-F1 | H5 Ph-F2 | H6 Reg. Art | H6 Soll-T | H6 Soll-P | H6 AC | H6 AC-F1/F2 | H6 Ph-F1 | H6 Ph-F2 | H7 Reg. Art | H7 Soll-T | H7 Soll-P | H7 AC | H7 AC-F1/F2 | H7 Ph-F1 | H7 Ph-F2 | H8 Reg. Art | H8 Soll-T | H8 Soll-P | H8 AC | H8 AC-F1/F2 | H8 Ph-F1 | H8 Ph-F2 | H9 Reg. Art | H9 Soll-T | H9 Soll-P | H9 AC | H9 AC-F1/F2 | H9 Ph-F1 | H9 Ph-F2 | F1 | F2 | Druck | ArFluss | ArSchmelze | ArH2 | ArPyr
1 | 0 | 0 | 10 | 0 | 0 | 0.7 | 0 | 0 | 0 | 0 | 0 | 0 | 0.7 | 0 | 0 | 0 | 0 | 0 | 0 | 0.7 | 0 | 0 | 0 | 0 | 0 | 0 | 0.7 | 0 | 0 | 0 | 0 | 0 | 0 | 0.7 | 0 | 0 | 0 | 0 | 0 | 0 | 0.7 | 0 | 0 | 0 | 0 | 0 | 0 | 0.7 | 0 | 0 | 0 | 0 | 0 | 0 | 0.7 | 0 | 0 | 0 | 0 | 0 | 0 | 0.7 | 0 | 0 | 0 | 0 | 10 | 10 | 600 | 5.9 | 0 | 0 | 0
2 | 0 | 45 | 0 | 0 | 0 | 0.7 | 0 | 0 | 0 | 0 | 0 | 0 | 0.7 | 0 | 0 | 0 | 0 | 0 | 0 | 0.7 | 0 | 0 | 0 | 0 | 0 | 0 | 0.7 | 0 | 0 | 0 | 0 | 0 | 0 | 0.7 | 0 | 0 | 0 | 0 | 0 | 0 | 0.7 | 0 | 0 | 0 | 0 | 0 | 0 | 0.7 | 0 | 0 | 0 | 0 | 0 | 0 | 0.7 | 0 | 0 | 0 | 0 | 0 | 0 | 0.7 | 0 | 0 | 0 | 0 | 10 | 10 | 600 | 5.9 | 0 | 0 | 0
3 | 7 | 0 | 0 | 0 | 0 | 0.7 | 0 | 0 | 0 | 0 | 0 | 0 | 0.7 | 0 | 0 | 0 | 0 | 0 | 0 | 0.7 | 0 | 0 | 0 | 0 | 0 | 0 | 0.7 | 0 | 0 | 0 | 0 | 0 | 0 | 0.7 | 0 | 0 | 0 | 0 | 0 | 0 | 0.7 | 0 | 0 | 0 | 0 | 0 | 0 | 0.7 | 0 | 0 | 0 | 0 | 0 | 0 | 0.7 | 0 | 0 | 0 | 0 | 0 | 0 | 0.7 | 0 | 0 | 0 | 0 | 10 | 10 | 600 | 5.9 | 0 | 0 | 0
4 | 5 | 30 | 0 | 0 | 0 | 1.15 | 0 | 0 | 0 | 0 | 0 | 0 | 1.35 | 0 | 0 | 0 | 0 | 0 | 0 | 1.35 | 0 | 0 | 0 | 0 | 0 | 0 | 1.55 | 0 | 0 | 0 | 0 | 0 | 0 | 1.8 | 0 | 0 | 0 | 0 | 0 | 0 | 2.3 | 0 | 0 | 0 | 0 | 0 | 0 | 0.7 | 0 | 0 | 0 | 0 | 0 | 0 | 0.8 | 0 | 0 | 0 | 0 | 0 | 0 | 0.8 | 0 | 0 | 0 | 0 | 10 | 10 | 600 | 5.9 | 0 | 0 | 0
5 | 5 | 30 | 0 | 0 | 0 | 1.55 | 0 | 0 | 0 | 0 | 0 | 0 | 2.1 | 0 | 0 | 0 | 0 | 0 | 0 | 2.1 | 0 | 0 | 0 | 0 | 0 | 0 | 3.15 | 0 | 0 | 0 | 0 | 0 | 0 | 3.65 | 0 | 0 | 0 | 0 | 0 | 0 | 5.05 | 0 | 0 | 0 | 0 | 0 | 0 | 0.7 | 0 | 0 | 0 | 0 | 0 | 0 | 1.25 | 0 | 0 | 0 | 0 | 0 | 0 | 1.05 | 0 | 0 | 0 | 0 | 10 | 10 | 600 | 5.9 | 0 | 0 | 0
6 | 3 | 0 | 0 | 0 | 0 | 2.487273 | 0 | 0 | 0 | 0 | 0 | 0 | 2.798182 | 0 | 0 | 0 | 0 | 0 | 0 | 2.798182 | 0 | 0 | 0 | 0 | 0 | 0 | 4.249091 | 0 | 0 | 0 | 0 | 0 | 0 | 5.078182 | 0 | 0 | 0 | 0 | 0 | 0 | 6.736364 | 0 | 0 | 0 | 0 | 0 | 0 | 0.9327273 | 0 | 0 | 0 | 0 | 0 | 0 | 1.917273 | 0 | 0 | 0 | 0 | 0 | 0 | 1.502727 | 0 | 0 | 0 | 0 | 10 | 10 | 600 | 5.9 | 0 | 0 | 0
7 | 3 | 0 | 0 | 0 | 0 | 2.487273 | 0 | 0 | 0 | 0 | 0 | 0 | 2.798182 | 0 | 0 | 0 | 0 | 0 | 0 | 2.798182 | 0 | 0 | 0 | 0 | 0 | 0 | 4.249091 | 0 | 0 | 0 | 0 | 0 | 0 | 5.078182 | 0 | 0 | 0 | 0 | 0 | 0 | 6.736364 | 0 | 0 | 0 | 0 | 0 | 0 | 0.9327273 | 0 | 0 | 0 | 0 | 0 | 0 | 1.917273 | 0 | 0 | 0 | 0 | 0 | 0 | 1.502727 | 0 | 0 | 0 | 0 | 10 | 10 | 600 | 5.9 | 0 | 0 | 0
8 | 0 | 1 | 0 | 0 | 0 | 2.286275 | 0 | 0 | 0 | 0 | 0 | 0 | 2.390196 | 0 | 0 | 0 | 0 | 0 | 0 | 2.598039 | 0 | 0 | 0 | 0 | 0 | 0 | 4.052941 | 0 | 0 | 0 | 0 | 0 | 0 | 4.884314 | 0 | 0 | 0 | 0 | 0 | 0 | 6.547059 | 0 | 0 | 0 | 0 | 0 | 0 | 0.727451 | 0 | 0 | 0 | 0 | 0 | 0 | 1.714706 | 0 | 0 | 0 | 0 | 0 | 0 | 1.29902 | 0 | 0 | 0 | 0 | 10 | 10 | 600 | 5.9 | 0 | 0 | 0
9 | 4 | 0 | 0 | 0 | 0 | 2.286275 | 0 | 0 | 0 | 0 | 0 | 0 | 2.390196 | 0 | 0 | 0 | 0 | 0 | 0 | 2.598039 | 0 | 0 | 0 | 0 | 0 | 0 | 4.052941 | 0 | 0 | 0 | 0 | 0 | 0 | 4.884314 | 0 | 0 | 0 | 0 | 0 | 0 | 6.547059 | 0 | 0 | 0 | 0 | 0 | 0 | 0.727451 | 0 | 0 | 0 | 0 | 0 | 0 | 1.714706 | 0 | 0 | 0 | 0 | 0 | 0 | 1.29902 | 0 | 0 | 0 | 0 | 10 | 10 | 600 | 5.9 | 0 | 0 | 0
10 | 0 | 1 | 0 | 0 | 0 | 2.286275 | 0 | 0 | 0 | 0 | 0 | 0 | 2.390196 | 0 | 0 | 0 | 0 | 0 | 0 | 2.598039 | 0 | 0 | 0 | 0 | 0 | 0 | 4.052941 | 40 | 0.1 | 270 | 90 | 0 | 0 | 4.884314 | 40 | 0.1 | 0 | 0 | 0 | 0 | 6.547059 | 40 | 0.1 | 90 | 270 | 0 | 0 | 0 | 0 | 0 | 0 | 0 | 0 | 0 | 0 | 0 | 0 | 0 | 0 | 0 | 0 | 0 | 0 | 0 | 0 | 0 | 20 | 200 | 600 | 5.9 | 0 | 0 | 0
11 | 0 | 29 | 0 | 0 | 0 | 2.261242 | 0 | 0 | 0 | 0 | 0 | 0 | 2.261242 | 0 | 0 | 0 | 0 | 0 | 0 | 2.775161 | 0 | 0 | 0 | 0 | 0 | 0 | 4.214133 | 40 | 0.1 | 270 | 90 | 0 | 0 | 5.24197 | 40 | 0.1 | 0 | 0 | 0 | 0 | 7.246253 | 40 | 0.1 | 90 | 270 | 0 | 0 | 0 | 0 | 0 | 0 | 0 | 0 | 0 | 0 | 0 | 0 | 0 | 0 | 0 | 0 | 0 | 0 | 0 | 0 | 0 | 20 | 200 | 600 | 5.9 | 0 | 0 | 0
12 | 0 | 29 | 0 | 0 | 0 | 2.261242 | 0 | 0 | 0 | 0 | 0 | 0 | 2.261242 | 0 | 0 | 0 | 0 | 0 | 0 | 2.775161 | 0 | 0 | 0 | 0 | 0 | 0 | 4.129032 | 40 | 0.1 | 270 | 90 | 0 | 0 | 5.058065 | 40 | 0.1 | 0 | 0 | 0 | 0 | 6.812903 | 40 | 0.1 | 90 | 270 | 0 | 0 | 0 | 0 | 0 | 0 | 0 | 0 | 0 | 0 | 0 | 0 | 0 | 0 | 0 | 0 | 0 | 0 | 0 | 0 | 0 | 20 | 200 | 600 | 5.9 | 0 | 0 | 0
13 | 2 | 40 | 0 | 0 | 0 | 2.307124 | 0 | 0 | 0 | 0 | 0 | 0 | 2.307124 | 0 | 0 | 0 | 0 | 0 | 0 | 2.866925 | 0 | 0 | 0 | 0 | 0 | 0 | 4.052562 | 40 | 0.1 | 270 | 90 | 0 | 0 | 4.920417 | 40 | 0.1 | 0 | 0 | 0 | 0 | 6.591139 | 40 | 0.1 | 90 | 270 | 0 | 0 | 0 | 0 | 0 | 0 | 0 | 0 | 0 | 0 | 0 | 0 | 0 | 0 | 0 | 0 | 0 | 0 | 0 | 0 | 0 | 20 | 200 | 600 | 5.9 | 0 | 0 | 0
14 | 0 | 0 | 30 | 0 | 0 | 2.307124 | 0 | 0 | 0 | 0 | 0 | 0 | 2.307124 | 0 | 0 | 0 | 0 | 0 | 0 | 2.866925 | 0 | 0 | 0 | 0 | 0 | 0 | 4.052562 | 80 | 0.1 | 270 | 90 | 0 | 0 | 4.920417 | 80 | 0.1 | 0 | 0 | 0 | 0 | 6.591139 | 80 | 0.1 | 90 | 270 | 0 | 0 | 0 | 0 | 0 | 0 | 0 | 0 | 0 | 0 | 0 | 0 | 0 | 0 | 0 | 0 | 0 | 0 | 0 | 0 | 0 | 20 | 200 | 600 | 5.9 | 0 | 0 | 0
15 | 0 | 9 | 0 | 0 | 0 | 2.307124 | 0 | 0 | 0 | 0 | 0 | 0 | 2.307124 | 0 | 0 | 0 | 0 | 0 | 0 | 2.866925 | 0 | 0 | 0 | 0 | 0 | 0 | 4.052562 | 40 | 0.1 | 270 | 90 | 0 | 0 | 4.920417 | 40 | 0.1 | 0 | 0 | 0 | 0 | 6.591139 | 40 | 0.1 | 90 | 270 | 0 | 0 | 0 | 0 | 0 | 0 | 0 | 0 | 0 | 0 | 0 | 0 | 0 | 0 | 0 | 0 | 0 | 0 | 0 | 0 | 0 | 20 | 200 | 600 | 5.9 | 0 | 0 | 0
16 | 0 | 50 | 0 | 0 | 0 | 2.32183 | 0 | 0 | 0 | 0 | 0 | 0 | 2.32183 | 0 | 0 | 0 | 0 | 0 | 0 | 2.896337 | 0 | 0 | 0 | 0 | 0 | 0 | 4.028052 | 40 | 0.1 | 270 | 90 | 0 | 0 | 4.8763 | 40 | 0.1 | 0 | 0 | 0 | 0 | 6.52006 | 40 | 0.1 | 90 | 270 | 0 | 0 | 0 | 0 | 0 | 0 | 0 | 0 | 0 | 0 | 0 | 0 | 0 | 0 | 0 | 0 | 0 | 0 | 0 | 0 | 0 | 20 | 200 | 600 | 5.9 | 0 | 0 | 0
17 | 0 | 0 | 30 | 0 | 0 | 2.32183 | 0 | 0 | 0 | 0 | 0 | 0 | 2.32183 | 0 | 0 | 0 | 0 | 0 | 0 | 2.896337 | 0 | 0 | 0 | 0 | 0 | 0 | 4.028052 | 80 | 0.1 | 270 | 90 | 0 | 0 | 4.8763 | 80 | 0.1 | 0 | 0 | 0 | 0 | 6.52006 | 80 | 0.1 | 90 | 270 | 0 | 0 | 0 | 0 | 0 | 0 | 0 | 0 | 0 | 0 | 0 | 0 | 0 | 0 | 0 | 0 | 0 | 0 | 0 | 0 | 0 | 20 | 200 | 600 | 5.9 | 0 | 0 | 0
18 | 0 | 9 | 0 | 0 | 0 | 2.32183 | 0 | 0 | 0 | 0 | 0 | 0 | 2.32183 | 0 | 0 | 0 | 0 | 0 | 0 | 2.896337 | 0 | 0 | 0 | 0 | 0 | 0 | 4.028052 | 40 | 0.1 | 270 | 90 | 0 | 0 | 4.8763 | 40 | 0.1 | 0 | 0 | 0 | 0 | 6.52006 | 40 | 0.1 | 90 | 270 | 0 | 0 | 0 | 0 | 0 | 0 | 0 | 0 | 0 | 0 | 0 | 0 | 0 | 0 | 0 | 0 | 0 | 0 | 0 | 0 | 0 | 20 | 200 | 600 | 5.9 | 0 | 0 | 0
19 | 0 | 50 | 0 | 0 | 0 | 2.336536 | 0 | 0 | 0 | 0 | 0 | 0 | 2.336536 | 0 | 0 | 0 | 0 | 0 | 0 | 2.925749 | 0 | 0 | 0 | 0 | 0 | 0 | 4.003542 | 40 | 0.1 | 270 | 90 | 0 | 0 | 4.832182 | 40 | 0.1 | 0 | 0 | 0 | 0 | 6.448982 | 40 | 0.1 | 90 | 270 | 0 | 0 | 0 | 0 | 0 | 0 | 0 | 0 | 0 | 0 | 0 | 0 | 0 | 0 | 0 | 0 | 0 | 0 | 0 | 0 | 0 | 20 | 200 | 600 | 5.9 | 0 | 0 | 0
20 | 0 | 0 | 30 | 0 | 0 | 2.336536 | 0 | 0 | 0 | 0 | 0 | 0 | 2.336536 | 0 | 0 | 0 | 0 | 0 | 0 | 2.925749 | 0 | 0 | 0 | 0 | 0 | 0 | 4.003542 | 80 | 0.1 | 270 | 90 | 0 | 0 | 4.832182 | 80 | 0.1 | 0 | 0 | 0 | 0 | 6.448982 | 80 | 0.1 | 90 | 270 | 0 | 0 | 0 | 0 | 0 | 0 | 0 | 0 | 0 | 0 | 0 | 0 | 0 | 0 | 0 | 0 | 0 | 0 | 0 | 0 | 0 | 20 | 200 | 600 | 5.9 | 0 | 0 | 0
21 | 0 | 9 | 0 | 0 | 0 | 2.336536 | 0 | 0 | 0 | 0 | 0 | 0 | 2.336536 | 0 | 0 | 0 | 0 | 0 | 0 | 2.925749 | 0 | 0 | 0 | 0 | 0 | 0 | 4.003542 | 40 | 0.1 | 270 | 90 | 0 | 0 | 4.832182 | 40 | 0.1 | 0 | 0 | 0 | 0 | 6.448982 | 40 | 0.1 | 90 | 270 | 0 | 0 | 0 | 0 | 0 | 0 | 0 | 0 | 0 | 0 | 0 | 0 | 0 | 0 | 0 | 0 | 0 | 0 | 0 | 0 | 0 | 20 | 200 | 600 | 5.9 | 0 | 0 | 0
22 | 4 | 50 | 0 | 0 | 0 | 2.42 | 0 | 0 | 0 | 0 | 0 | 0 | 2.42 | 0 | 0 | 0 | 0 | 0 | 0 | 3.1 | 0 | 0 | 0 | 0 | 0 | 0 | 3.86 | 40 | 0.1 | 270 | 90 | 0 | 0 | 4.57 | 40 | 0.1 | 0 | 0 | 0 | 0 | 6.04 | 40 | 0.1 | 90 | 270 | 0 | 0 | 0 | 0 | 0 | 0 | 0 | 0 | 0 | 0 | 0 | 0 | 0 | 0 | 0 | 0 | 0 | 0 | 0 | 0 | 0 | 20 | 200 | 600 | 1.9 | 0 | 0 | 0
23 | 1 | 50 | 0 | 0 | 0 | 2.454182 | 0 | 0 | 0 | 0 | 0 | 0 | 2.454182 | 0 | 0 | 0 | 0 | 0 | 0 | 3.161041 | 0 | 0 | 0 | 0 | 0 | 0 | 3.807466 | 40 | 0.1 | 270 | 90 | 0 | 0 | 4.479245 | 40 | 0.1 | 0 | 0 | 0 | 0 | 5.88036 | 40 | 0.1 | 90 | 270 | 0 | 0 | 0 | 0 | 0 | 0 | 0 | 0 | 0 | 0 | 0 | 0 | 0 | 0 | 0 | 0 | 0 | 0 | 0 | 0 | 0 | 20 | 200 | 600 | 1.9 | 0 | 0 | 0
24 | 0 | 0 | 30 | 0 | 0 | 2.454182 | 0 | 0 | 0 | 0 | 0 | 0 | 2.454182 | 0 | 0 | 0 | 0 | 0 | 0 | 3.161041 | 0 | 0 | 0 | 0 | 0 | 0 | 3.807466 | 80 | 0.1 | 270 | 90 | 0 | 0 | 4.479245 | 80 | 0.1 | 0 | 0 | 0 | 0 | 5.88036 | 80 | 0.1 | 90 | 270 | 0 | 0 | 0 | 0 | 0 | 0 | 0 | 0 | 0 | 0 | 0 | 0 | 0 | 0 | 0 | 0 | 0 | 0 | 0 | 0 | 0 | 20 | 200 | 600 | 1.9 | 0 | 0 | 0
25 | 0 | 9 | 0 | 0 | 0 | 2.454182 | 0 | 0 | 0 | 0 | 0 | 0 | 2.454182 | 0 | 0 | 0 | 0 | 0 | 0 | 3.161041 | 0 | 0 | 0 | 0 | 0 | 0 | 3.807466 | 40 | 0.1 | 270 | 90 | 0 | 0 | 4.479245 | 40 | 0.1 | 0 | 0 | 0 | 0 | 5.88036 | 40 | 0.1 | 90 | 270 | 0 | 0 | 0 | 0 | 0 | 0 | 0 | 0 | 0 | 0 | 0 | 0 | 0 | 0 | 0 | 0 | 0 | 0 | 0 | 0 | 0 | 20 | 200 | 600 | 1.9 | 0 | 0 | 0
26 | 6 | 0 | 0 | 0 | 0 | 2.560064 | 0 | 0 | 0 | 0 | 0 | 0 | 2.560064 | 0 | 0 | 0 | 0 | 0 | 0 | 3.372805 | 0 | 0 | 0 | 0 | 0 | 0 | 3.630995 | 40 | 0.1 | 270 | 90 | 0 | 0 | 4.161597 | 40 | 0.1 | 0 | 0 | 0 | 0 | 5.368595 | 40 | 0.1 | 90 | 270 | 0 | 0 | 0 | 0 | 0 | 0 | 0 | 0 | 0 | 0 | 0 | 0 | 0 | 0 | 0 | 0 | 0 | 0 | 0 | 0 | 0 | 20 | 200 | 600 | 1.9 | 0 | 0 | 0
27 | 0 | 1 | 0 | 0 | 0 | 2.560064 | 0 | 0 | 0 | 0 | 0 | 0 | 2.560064 | 0 | 0 | 0 | 0 | 0 | 0 | 3.372805 | 0 | 0 | 0 | 0 | 0 | 0 | 3.630995 | 0 | 0 | 0 | 0 | 0 | 0 | 4.161597 | 0 | 0 | 0 | 0 | 0 | 0 | 5.368595 | 0 | 0 | 0 | 0 | 0 | 0 | 0 | 0 | 0 | 0 | 0 | 0 | 0 | 0 | 0 | 0 | 0 | 0 | 0 | 0 | 0 | 0 | 0 | 0 | 0 | 10 | 10 | 600 | 1.9 | 0 | 0 | 0
28 | 6 | 30 | 0 | 0 | 0 | 0.9 | 0 | 0 | 0 | 0 | 0 | 0 | 0.9 | 0 | 0 | 0 | 0 | 0 | 0 | 1.25 | 0 | 0 | 0 | 0 | 0 | 0 | 1.8 | 0 | 0 | 0 | 0 | 0 | 0 | 2.4 | 0 | 0 | 0 | 0 | 0 | 0 | 2.8 | 0 | 0 | 0 | 0 | 0 | 0 | 0 | 0 | 0 | 0 | 0 | 0 | 0 | 0 | 0 | 0 | 0 | 0 | 0 | 0 | 0 | 0 | 0 | 0 | 0 | 10 | 10 | 600 | 1.9 | 0 | 0 | 0
29 | 3 | 45 | 0 | 0 | 0 | 0.3 | 0 | 0 | 0 | 0 | 0 | 0 | 0.4 | 0 | 0 | 0 | 0 | 0 | 0 | 0.7 | 0 | 0 | 0 | 0 | 0 | 0 | 0.9 | 0 | 0 | 0 | 0 | 0 | 0 | 1.05 | 0 | 0 | 0 | 0 | 0 | 0 | 1.25 | 0 | 0 | 0 | 0 | 0 | 0 | 0 | 0 | 0 | 0 | 0 | 0 | 0 | 0 | 0 | 0 | 0 | 0 | 0 | 0 | 0 | 0 | 0 | 0 | 0 | 10 | 10 | 600 | 1.9 | 0 | 0 | 0
30 | 4 | 0 | 0 | 0 | 0 | 0 | 0 | 0 | 0 | 0 | 0 | 0 | 0 | 0 | 0 | 0 | 0 | 0 | 0 | 0 | 0 | 0 | 0 | 0 | 0 | 0 | 0 | 0 | 0 | 0 | 0 | 0 | 0 | 0 | 0 | 0 | 0 | 0 | 0 | 0 | 0 | 0 | 0 | 0 | 0 | 0 | 0 | 0 | 0 | 0 | 0 | 0 | 0 | 0 | 0 | 0 | 0 | 0 | 0 | 0 | 0 | 0 | 0 | 0 | 0 | 0 | 10 | 10 | 600 | 1.9 | 0 | 0 | 0
Note on B1: Schrittzeit-Stunden
Note on C1: Schrittzeit-Minuten
Note on D1: Schrittzeit-Sekunden
Note on E1: Heizer 1/Regelungsart 0…Leistungsregelung 1…Temperaturregelung
Note on F1: Heizer 1/Temperatur-Sollwert (zum Schritt-Ende) in °C Einstellbereich: 0…1600,0°C
Note on G1: Heizer 1/Leistungs-Sollwert (zum Schritt-Ende) in KW Einstellbereich: 0…10,00KW
Note on H1: Heizer 1/Sollwert AC-Strom (F1+F2), (am Ende der Schrittzeit) in A Einstellbereich: 0…300A
Note on I1: Heizer 1/Stromverteilung zw. AC-F1 u. AC-F2 Einstellbereich: 0…1,000 0 = 100% AC-F1 1 = 100% AC-F2
Note on J1: Heizer 1/Phase für Strom F1 in ° Einstellbereich: 0…360°
Note on K1: Heizer 1/Phase für Strom F2 in ° Einstellbereich: 0…360°
Note on L1: Heizer 2/Regelungsart 0…Leistungsregelung 1…Temperaturregelung
Note on M1: Heizer 2/Temperatur-Sollwert (zum Schritt-Ende) in °C Einstellbereich: 0…1600,0°C
Note on N1: Heizer 2/Leistungs-Sollwert (zum Schritt-Ende) in KW Einstellbereich: 0…10,00KW
Note on O1: Heizer 2/Sollwert AC-Strom (F1+F2), (am Ende der Schrittzeit) in A Einstellbereich: 0…300A
Note on P1: Heizer 2/Stromverteilung zw. AC-F1 u. AC-F2 Einstellbereich: 0…1,000 0 = 100% AC-F1 1 = 100% AC-F2
Note on Q1: Heizer 2/Phase für Strom F1 in ° Einstellbereich: 0…360°
Note on R1: Heizer 2/Phase für Strom F2 in ° Einstellbereich: 0…360°
Note on S1: Heizer 3/Regelungsart 0…Leistungsregelung 1…Temperaturregelung
Note on T1: Heizer 3/Temperatur-Sollwert (zum Schritt-Ende) in °C Einstellbereich: 0…1600,0°C
Note on U1: Heizer 3/Leistungs-Sollwert (zum Schritt-Ende) in KW Einstellbereich: 0…10,00KW
Note on V1: Heizer 3/Sollwert AC-Strom (F1+F2), (am Ende der Schrittzeit) in A Einstellbereich: 0…300A
Note on W1: Heizer 3/Stromverteilung zw. AC-F1 u. AC-F2 Einstellbereich: 0…1,000
Note on X1: Heizer 3/Phase für Strom F1 in ° Einstellbereich: 0…360°
Note on Y1: Heizer 3/Phase für Strom F2 in ° Einstellbereich: 0…360°
Note on Z1: Heizer 4/Regelungsart 0…Leistungsregelung 1…Temperaturregelung
Note on AA1: Heizer 4/Temperatur-Sollwert (zum Schritt-Ende) in °C Einstellbereich: 0…1600,0°C
Note on AB1: Heizer 4/Leistungs-Sollwert (zum Schritt-Ende) in KW Einstellbereich: 0…10,00KW
Note on AC1: Heizer 4/Sollwert AC-Strom (F1+F2), (am Ende der Schrittzeit) in A Einstellbereich: 0…300A
Note on AD1: Heizer 4/Stromverteilung zw. AC-F1 u. AC-F2 Einstellbereich: 0…1,000 0 = 100% AC-F1 1 = 100% AC-F2
Note on AE1: Heizer 4/Phase für Strom F1 in ° Einstellbereich: 0…360°
Note on AF1: Heizer 4/Phase für Strom F2 in ° Einstellbereich: 0…360°
Note on AG1: Heizer 5/Regelungsart 0…Leistungsregelung 1…Temperaturregelung
Note on AH1: Heizer 5/Temperatur-Sollwert (zum Schritt-Ende) in °C Einstellbereich: 0…1600,0°C
Note on AI1: Heizer 5/Leistungs-Sollwert (zum Schritt-Ende) in KW Einstellbereich: 0…10,00KW
Note on AJ1: Heizer 5/Sollwert AC-Strom (F1+F2), (am Ende der Schrittzeit) in A Einstellbereich: 0…300A
Note on AK1: Heizer 5/Stromverteilung zw. AC-F1 u. AC-F2 Einstellbereich: 0…1,000 0 = 100% AC-F1 1 = 100% AC-F2
Note on AL1: Heizer 5/Phase für Strom F1 in ° Einstellbereich: 0…360°
Note on AM1: Heizer 5/Phase für Strom F2 in ° Einstellbereich: 0…360°
Note on AN1: Heizer 6/Regelungsart 0…Leistungsregelung 1…Temperaturregelung
Note on AO1: Heizer 6/Temperatur-Sollwert (zum Schritt-Ende) in °C Einstellbereich: 0…1600,0°C
Note on AP1: Heizer 6/Leistungs-Sollwert (zum Schritt-Ende) in KW Einstellbereich: 0…10,00KW
Note on AQ1: Heizer 6/Sollwert AC-Strom (F1+F2), (am Ende der Schrittzeit) in A Einstellbereich: 0…300A
Note on AR1: Heizer 6/Stromverteilung zw. AC-F1 u. AC-F2 Einstellbereich: 0…1,000 0 = 100% AC-F1 1 = 100% AC-F2
Note on AS1: Heizer 6/Phase für Strom F1 in ° Einstellbereich: 0…360°
Note on AT1: Heizer 6/Phase für Strom F2 in ° Einstellbereich: 0…360°
Note on AU1: Heizer 7 /Regelungsart 0…Leistungsregelung 1…Temperaturregelung
Note on AV1: Heizer 7/Temperatur-Sollwert (zum Schritt-Ende) in °C Einstellbereich: 0…1600,0°C
Note on AW1: Heizer 7/Leistungs-Sollwert (zum Schritt-Ende) in KW Einstellbereich: 0…10,00KW
Note on AX1: Heizer 7/Sollwert AC-Strom (F1+F2), (am Ende der Schrittzeit) in A Einstellbereich: 0…300A
Note on AY1: Heizer 7/Stromverteilung zw. AC-F1 u. AC-F2 Einstellbereich: 0…1,000 0 = 100% AC-F1 1 = 100% AC-F2
Note on AZ1: Heizer 7/Phase für Strom F1 in ° Einstellbereich: 0…360°
Note on BA1: Heizer 7/Phase für Strom F2 in ° Einstellbereich: 0…360°
Note on BB1: Heizer 8/Regelungsart 0…Leistungsregelung 1…Temperaturregelung
Note on BC1: Heizer 8/Temperatur-Sollwert (zum Schritt-Ende) in °C Einstellbereich: 0…1600,0°C
Note on BD1: Heizer 8/Leistungs-Sollwert (zum Schritt-Ende) in KW Einstellbereich: 0…10,00KW
Note on BE1: Heizer 8/Sollwert AC-Strom (F1+F2), (am Ende der Schrittzeit) in A Einstellbereich: 0…300A
Note on BF1: Heizer 8/Stromverteilung zw. AC-F1 u. AC-F2 Einstellbereich: 0…1,00 0 = 100% AC-F1 1 = 100% AC-F2
Note on BG1: Heizer 8/Phase für Strom F1 in ° Einstellbereich: 0…360°
Note on BH1: Heizer 8/Phase für Strom F2 in ° Einstellbereich: 0…360°
Note on BI1: Heizer 9/Regelungsart 0…Leistungsregelung 1…Temperaturregelung
Note on BJ1: Heizer 9/Temperatur-Sollwert (zum Schritt-Ende) in °C Einstellbereich: 0…1600,0°C
Note on BK1: Heizer 9/Leistungs-Sollwert (zum Schritt-Ende) in KW Einstellbereich: 0…10,00KW
Note on BL1: Heizer 9/Sollwert AC-Strom (F1+F2), (am Ende der Schrittzeit) in A Einstellbereich: 0…300A
Note on BM1: Heizer 9/Stromverteilung zw. AC-F1 u. AC-F2 Einstellbereich: 0…1,000 0 = 100% AC-F1 1 = 100% AC-F2
Note on BN1: Heizer 9/Phase für Strom F1 in ° Einstellbereich: 0…360°
Note on BO1: Heizer 9/Phase für Strom F2 in ° Einstellbereich: 0…360°
Note on BP1: Frequenz 1 Einstellbereich: 10…600Hz
Note on BQ1: Frequenz 2 Einstellbereich: 10…600Hz

## Grenzwerte
Bezeichnung | Ein-heit | Einstellgrenzen |  | Dez. Stell. | Variable |  | Variable-Einstellgrenze unten |  | Variable-Einstellgrenze oben |  | Bemerkung
|  | Utn. | Obn. |  | Symbol | Adresse | Symbol | Adresse | Symbol | Adresse
Temp-Soll-Hz1 | °C | 0 | 1600 | 1
Temp-Soll-Hz2 | °C | 0 | 1600 | 1
Temp-Soll-Hz3 | °C | 0 | 1600 | 1
Temp-Soll-Hz4 | °C | 0 | 1600 | 1
Temp-Soll-Hz5 | °C | 0 | 1600 | 1
Temp-Soll-Hz6 | °C | 0 | 1600 | 1
Temp-Soll-Hz7 | °C | 0 | 1600 | 1
Temp-Soll-Hz8 | °C | 0 | 1600 | 1
Temp-Soll-Hz9 | °C | 0 | 1600 | 1
Leist-Soll-Hz1 | KW | 0 | 10 | 2
Leist-Soll-Hz2 | KW | 0 | 10 | 2
Leist-Soll-Hz3 | KW | 0 | 10 | 2
Leist-Soll-Hz4 | KW | 0 | 10 | 2
Leist-Soll-Hz5 | KW | 0 | 10 | 2
Leist-Soll-Hz6 | KW | 0 | 10 | 2
Leist-Soll-Hz7 | KW | 0 | 10 | 2
Leist-Soll-Hz8 | KW | 0 | 10 | 2
Leist-Soll-Hz9 | KW | 0 | 10 | 2
IAC-Soll-Hz1 | A |  |  | 1
IAC-Soll-Hz2 | A |  |  | 1
IAC-Soll-Hz3 | A |  |  | 1
IAC-Soll-Hz4 | A |  |  | 1
IAC-Soll-Hz5 | A |  |  | 1
IAC-Soll-Hz6 | A |  |  | 1
IAC-Soll-Hz7 | A |  |  | 1
IAC-Soll-Hz8 | A |  |  | 1
IAC-Soll-Hz9 | A |  |  | 1
ACF1/ACF2-Hz1 |  | 0 | 1 | 2
ACF1/ACF2-Hz2 |  | 0 | 1 | 2
ACF1/ACF2-Hz3 |  | 0 | 1 | 2
ACF1/ACF2-Hz4 |  | 0 | 1 | 2
ACF1/ACF2-Hz5 |  | 0 | 1 | 2
ACF1/ACF2-Hz6 |  | 0 | 1 | 2
ACF1/ACF2-Hz7 |  | 0 | 1 | 2
ACF1/ACF2-Hz8 |  | 0 | 1 | 2
ACF1/ACF2-Hz9 |  | 0 | 1 | 2
Phase-F1-Hz1 | ° | 0 | 360 | 0
Phase-F1-Hz2 | ° | 0 | 360 | 0
Phase-F1-Hz3 | ° | 0 | 360 | 0
Phase-F1-Hz4 | ° | 0 | 360 | 0
Phase-F1-Hz5 | ° | 0 | 360 | 0
Phase-F1-Hz6 | ° | 0 | 360 | 0
Phase-F1-Hz7 | ° | 0 | 360 | 0
Phase-F1-Hz8 | ° | 0 | 360 | 0
Phase-F1-Hz9 | ° | 0 | 360 | 0
Phase-F2-Hz1 | ° | 0 | 360 | 0
Phase-F2-Hz2 | ° | 0 | 360 | 0
Phase-F2-Hz3 | ° | 0 | 360 | 0
Phase-F2-Hz4 | ° | 0 | 360 | 0
Phase-F2-Hz5 | ° | 0 | 360 | 0
Phase-F2-Hz6 | ° | 0 | 360 | 0
Phase-F2-Hz7 | ° | 0 | 360 | 0
Phase-F2-Hz8 | ° | 0 | 360 | 0
Phase-F2-Hz9 | ° | 0 | 360 | 0
F1 | Hz | 10 | 600 | 0
F1 | Hz | 10 | 600 | 0

## Grenzwerte (2)
Bezeichnung | Variable | Adresse | Bemerkung
Temperatur-Sollwert; Grenze unten | T_Set_Min
Temperatur-Sollwert; Grenze oben | T_Set_Max
Leistungs-Sollwert; Grenze unten | P_Set_Min
Leistungs-Sollwert; Grenze oben | P_Set_Max
AC-Sollwert; Grenze unten | IAC_Set_Min
AC-Sollwert; Grenze oben | IAC_Set_Max
ACF1/ACF2; Grenze unten | IACFac_Set_Min
ACF1/ACF2; Grenze oben | IACFac_Set_Min
Phase-F1; Grenze unten | Ph_F1_Min
Phase-F1; Grenze oben | Ph_F1_Max
Phase-F2; Grenze unten | Ph_F2_Min
Phase-F2; Grenze oben | Ph_F2_Max
F1; Grenze unten | F1_Min
F1; Grenze oben | F1_Max
F2; Grenze unten | F2_Min
F2; Grenze oben | F2_Max
ACF1 [%]; Grenze unten | IAC_F1_Ampl_Min
ACF1 [%]; Grenze oben | IAC_F1_Ampl_Max
ACF2 [%]; Grenze unten | IAC_F2_Ampl_Min
ACF2 [%]; Grenze oben | IAC_F2_Ampl_Max
DC [%]; Grenze unten | IDC_Ampl_Min
DC [%]; Grenze oben | IDC_Ampl_Max
Temperatur-Regelabweich.; Grenze unten | T_Offs_min
Temperatur-Regelabweich.; Grenze oben | T_Offs_Max
Leistungs-Regelabweich.; Grenze unten | P_Offs_Min
Leistungs-Regelabweich.; Grenze oben | P_Offs_Max
AC-Regelabweich.; Grenze unten | IAC_Offs_Min
AC-Regelabweich.; Grenze oben | IAC_Offs_Max
Temp.-Anstiegsgeschw.; untere Grenze | T_SlewRate_Min
Temp.-Anstiegsgeschw.; obere Grenze | T_SlewRate_Max
Leist.-Anstiegsgeschw.; untere Grenze | P_SlewRate_Min
Leist.-Anstiegsgeschw.; obere Grenze | P_SlewRate_Max
AC-Anstiegsgeschw.; untere Grenze | AC_SlewRate_Min
AC-Anstiegsgeschw.; obere Grenze | AC_SlewRate_Max
Temp.Regelparam.-P; Grenze unten | Par_P_Temp_Min |  | ? (eigentlich unter DS1…DS3 zu setzen)
Temp.Regelparam.-P; Grenze oben | Par_P_Temp_Max |  | ? (eigentlich unter DS1…DS3 zu setzen)
Temp.Regelparam.-TI; Grenze unten | Par_I_Temp_Min |  | ? (eigentlich unter DS1…DS3 zu setzen)
Temp.Regelparam.-TI; Grenze oben | Par_I_Temp_Max |  | ? (eigentlich unter DS1…DS3 zu setzen)
Temp.Regelparam.-TD; Grenze unten | Par_D_Temp_Min |  | ? (eigentlich unter DS1…DS3 zu setzen)
Temp.Regelparam.-TD; Grenze oben | Par_D_Temp_Max |  | ? (eigentlich unter DS1…DS3 zu setzen)
Temp.Regel.-Ymax; Grenze unten | Par_YMax_Temp_Min |  | ? (eigentlich unter DS1…DS3 zu setzen)
Temp.Regel.-Ymax; Grenze oben | Par_YMax_Temp_Max |  | ? (eigentlich unter DS1…DS3 zu setzen)
Leist.Regelparam.-P; Grenze unten | Par_P_Leist_Min
Leist.Regelparam.-P; Grenze oben | Par_P_Leist_Max
Leist.Regelparam.-TI; Grenze unten | Par_I_Leist_Min
Leist.Regelparam.-TI; Grenze oben | Par_I_Leist_Max
Leist.Regelparam.-TD; Grenze unten | Par_D_Leist_Min
Leist.Regelparam.-TD; Grenze oben | Par_D_Leist_Max
Leist.Regel.-Ymax; Grenze unten | Par_YMax_Leist_Min
Leist.Regel.-Ymax; Grenze oben | Par_YMax_Leist_Max
Leist.Regel.-Ymin; Grenze unten | Par_YMin_Leist_Min
Leist.Regel.-Ymin; Grenze oben | Par_YMin_Leist_Max
Strom-Regelparam.-P; Grenze unten | Par_P_Strom_Min
Strom-Regelparam.-P; Grenze oben | Par_P_Strom_Max
Strom-Regelparam.-TI; Grenze unten | Par_I_Strom_Min
Strom-Regelparam.-TI; Grenze oben | Par_I_Strom_Max
Strom-Regelparam.-TD; Grenze unten | Par_D_Strom_Min
Strom-Regelparam.-TD; Grenze oben | Par_D_Strom_Max
Strom-Regel.-Ymax; Grenze unten | Par_YMax_Strom_Min
Strom-Regel.-Ymax; Grenze oben | Par_YMax_Strom_Max
AC-Anpassung-AC Ofs; Grenze unten | Val_AC_Ofs_Min
AC-Anpassung-AC Ofs; Grenze oben | Val_AC_Ofs_Max
AC-Anpassung-AC Fact; Grenze unten | Par_AC_Fac_Min
AC-Anpassung-AC Fact; Grenze oben | Par_AC_Fac_Max
DS1-Temp.Regelparam.-P; Grenze unten | DS1_Par_P_Temp_Min
DS1-Temp.Regelparam.-P; Grenze oben | DS1_Par_P_Temp_Max
DS1-Temp.Regelparam.-TI; Grenze unten | DS1_Par_I_Temp_Min
DS1-Temp.Regelparam.-TI; Grenze oben | DS1_Par_I_Temp_Max
DS1-Temp.Regelparam.-TD; Grenze unten | DS1_Par_D_Temp_Min
DS1-Temp.Regelparam.-TD; Grenze oben | DS1_Par_D_Temp_Max
DS1-Temp.Regel.-Ymax; Grenze unten | DS1_Par_YMax_Temp_Min
DS1-Temp.Regel.-Ymax; Grenze oben | DS1_Par_YMax_Temp_Max
DS2-Temp.Regelparam.-P; Grenze unten | DS2_Par_P_Temp_Min
DS2-Temp.Regelparam.-P; Grenze oben | DS2_Par_P_Temp_Max
DS2-Temp.Regelparam.-TI; Grenze unten | DS2_Par_I_Temp_Min
DS2-Temp.Regelparam.-TI; Grenze oben | DS2_Par_I_Temp_Max
DS2-Temp.Regelparam.-TD; Grenze unten | DS2_Par_D_Temp_Min
DS2-Temp.Regelparam.-TD; Grenze oben | DS2_Par_D_Temp_Max
DS2-Temp.Regel.-Ymax; Grenze unten | DS2_Par_YMax_Temp_Min
DS2-Temp.Regel.-Ymax; Grenze oben | DS2_Par_YMax_Temp_Max
DS3-Temp.Regelparam.-P; Grenze unten | DS3_Par_P_Temp_Min
DS3-Temp.Regelparam.-P; Grenze oben | DS3_Par_P_Temp_Max
DS3-Temp.Regelparam.-TI; Grenze unten | DS3_Par_I_Temp_Min
DS3-Temp.Regelparam.-TI; Grenze oben | DS3_Par_I_Temp_Max
DS3-Temp.Regelparam.-TD; Grenze unten | DS3_Par_D_Temp_Min
DS3-Temp.Regelparam.-TD; Grenze oben | DS3_Par_D_Temp_Max
DS3-Temp.Regel.-Ymax; Grenze unten | DS3_Par_YMax_Temp_Min
DS3-Temp.Regel.-Ymax; Grenze oben | DS3_Par_YMax_Temp_Max